## Sheet1
根据相关资料表明，影响淬透性主要因素是C，Mn,Si等成份的含量，因此，把关键成份如下做为输入，其它因素作为参考。
输入： | C | MN | SI | NI | CR | TI | MO | B
样本数少于15的，没有进行建模
进行预测的点
钢种 | 合格样本数 | 测试样本数 | 测试误差 | 端面距离1 | 正面淬透性1 | 反面淬透性1 | 端面距离2 | 正面淬透性2 | 反面淬透性2 | 端面距离3 | 正面淬透性3 | 反面淬透性3 | 端面距离4 | 正面淬透性4 | 反面淬透性4 | 端面距离5 | 正面淬透性5 | 反面淬透性5 | 端面距离6 | 正面淬透性6 | 反面淬透性6 | 端面距离7 | 正面淬透性7 | 反面淬透性7 | 端面距离8 | 正面淬透性8 | 反面淬透性8 | 端面距离9 | 正面淬透性9 | 反面淬透性9 | 端面距离10 | 正面淬透性10 | 反面淬透性10
1E0669 | 174 | 20 | <2 | 1.5 | 52.2 | 52.6 | 3 | 50.5 | 50.1 | 5 | 49.7 | 49.9 | 7 | 48.9 | 48.6 | 9 | 45.3 | 45.2 | 11 | 42.4 | 43.3 | 13 | 33.8 | 33.4 | 15 | 28.3 | 28.4 | 20 | 23.6 | 23.4 | 25 | 19.7 | 20.1
1E1287 | 85 | 10 | <2 | 1.5 | 51.4 | 51.3 | 3 | 49.2 | 49.3 | 5 | 48.6 | 48.5 | 7 | 46.9 | 46.6 | 9 | 46.8 | 46.9 | 11 | 46.2 | 46.3 | 13 | 44.6 | 44.3 | 15 | 40.6 | 40.5 | 20 | 32.6 | 32.4 | 25 | 24.9 | 24.6
16MnCr5 | 9 样本数过少
16MnCr5D | 7 样本数过少
16MnCr5H | 2 样本数过少
17CrNiMo6 | 8 样本数过少 | 无 | 不明确 | 端面距离1 | 正面淬透性1 | 端面距离2 | 正面淬透性2 | 端面距离3 | 正面淬透性3
|  |  |  | 5 | 46.1 | 10 | 43.5 | 25 | 38.3
18CrNiMo7-6 | 6
18CrMnBH | 6
20CrMnMo | 38 | 8 | <2 | 端面距离1 | 正面淬透性1 | 反面淬透性1 | 端面距离2 | 正面淬透性2 | 反面淬透性2 | 端面距离3 | 正面淬透性3 | 反面淬透性3
|  |  |  | 1.5 | 46.7 | 46.3 | 5 | 42.7 | 42.4 | 25 | 36.1 | 36.6
钢种 | 69 | 8 | <2.5 | 端面距离1 | 正面淬透性1 | 反面淬透性1 | 端面距离2 | 正面淬透性2 | 反面淬透性2
20CrMnTiH |  |  |  | 9 | 36.4 | 36.4 | 15 | 28.4 | 28.4
钢种 | 合格样本数 |  |  | 端面距离1 | 正面淬透性1 | 反面淬透性1 | 端面距离2 | 正面淬透性2
20CrMnTiH5-QT | 25 | 3 | 1.548528268509116 | 9 | 37.1 |  | 15 | 30.9
钢种 |  |  |  | 端面距离1 | 正面淬透性1 | 反面淬透性1 | 端面距离2 | 正面淬透性2
20CrMoH | 108 | 8 | 1.443954704112365 | 9 | 34.5 |  | 15 | 26.2
钢种 |  |  |  | 端面距离1 | 正面淬透性1 | 反面淬透性1 | 端面距离2 | 正面淬透性2 | 反面淬透性2
20CrMoH-K | 56 | 6 | 1.311011486307976 | 5 | 46.1 | 45.1 | 9 | 38.3 | 39.7
钢种 |  |  |  | 端面距离1 | 正面淬透性1
20MnCr5 | 52 | 7 | 1.154631 | 10 | 36.2
钢种 | 合格样本数 | 测试样本数 | 测试误差 | 端面距离1 | 正面淬透性1 | 反面淬透性1 | 端面距离2 | 正面淬透性2 | 反面淬透性2 | 端面距离3 | 正面淬透性3 | 反面淬透性3 | 端面距离4 | 正面淬透性4 | 反面淬透性4 | 端面距离5 | 正面淬透性5 | 反面淬透性5 | 端面距离6 | 正面淬透性6 | 反面淬透性6 | 端面距离7 | 正面淬透性7 | 反面淬透性7 | 端面距离8 | 正面淬透性8 | 反面淬透性8 | 端面距离9 | 正面淬透性9 | 反面淬透性9 | 端面距离10 | 正面淬透性10 | 反面淬透性10 | 端面距离11 | 正面淬透性11 | 反面淬透性11 | 端面距离12 | 正面淬透性12 | 反面淬透性12 | 端面距离13 | 正面淬透性13 | 反面淬透性13
20MnCrS5HH | 23 | 3 | 1.259428604076820 | 1.5 | 47.3 | 47.6 | 3 | 46.2 | 46.5 | 5 | 45.5 | 45.2 | 7 | 44.1 | 44.5 | 9 | 41.8 | 41.5 | 11 | 40.7 | 40.4 | 13 | 39.2 | 39.4 | 15 | 37.6 | 37.2 | 20 | 36.7 | 36.4 | 25 | 33.8 | 33.5 | 30 | 32.7 | 32.3 | 35 | 31.6 | 31.4 | 40 | 29.5 | 29.8
22CrMoH | 5 |  | 样本过少，不能预测
钢种 | 合格样本数 | 测试样本数 | 测试误差 | 端面距离1 | 正面淬透性1 | 反面淬透性1 | 端面距离2 | 正面淬透性2 | 反面淬透性2 | 端面距离3 | 正面淬透性3 | 反面淬透性3
23MnNiMoCr54 | 77 | 7 | <2 | 5 | 45.3 | 47.1 | 9 | 43.8 | 44.6 | 13 | 41.9 | 42.9
钢种 | 合格样本数 | 测试样本数 | 测试误差 | 端面距离1 | 正面淬透性1 | 反面淬透性1
25MnCrNiMoA | 134 | 30 | <2 | 11 | 44.8 | 44.2
35MnBDQH | 7
钢种 | 合格样本数 | 测试样本数 | 测试误差 | 端面距离1 | 正面淬透性1 | 端面距离2 | 正面淬透性2 | 端面距离3 | 正面淬透性3
35MnBH | 20，样本离散性大 | 4 | 2.119791325857570 | 1.5 | 55.8 | 7 | 46.6 | 13 | 37.2
钢种 | 合格样本数 | 测试样本数 | 测试误差 | 端面距离1 | 正面淬透性1 | 反面淬透性1 | 端面距离2 | 正面淬透性2 | 反面淬透性2 | 端面距离3 | 正面淬透性3 | 反面淬透性3 | 端面距离4 | 正面淬透性4 | 反面淬透性4 | 端面距离5 | 正面淬透性5 | 反面淬透性5 | 端面距离6 | 正面淬透性6 | 反面淬透性6 | 端面距离7 | 正面淬透性7 | 反面淬透性7 | 端面距离8 | 正面淬透性8 | 反面淬透性8 | 端面距离9 | 正面淬透性9 | 反面淬透性9
35MnBH-1 | 198 | 21 | 1.912216701080187 | 1.5 | 53.6 | 54.2 | 5 | 50.2 | 51.2 | 7 | 49.2 | 49.5 | 9 | 48.5 | 48.7 | 11 | 47.6 | 47.5 | 13 | 46.6 | 46.5 | 15 | 45.2 | 45.5 | 19 | 40.1 | 40.6 | 25 | 34.6 | 34.8
钢种 | 合格样本数 | 测试样本数 | 测试误差 | 端面距离1 | 正面淬透性1 | 反面淬透性1 | 端面距离2 | 正面淬透性2 | 反面淬透性2 | 端面距离3 | 正面淬透性3 | 反面淬透性3 | 端面距离4 | 正面淬透性4 | 反面淬透性4 | 端面距离5 | 正面淬透性5 | 反面淬透性5 | 端面距离6 | 正面淬透性6 | 反面淬透性6 | 端面距离7 | 正面淬透性7 | 反面淬透性7 | 端面距离8 | 正面淬透性8 | 反面淬透性8 | 端面距离9 | 正面淬透性9 | 反面淬透性9
35MnBH-HLD | 64 | 7 | 2.269446546016709 | 1.5 | 53.4 | 53.3 | 5 | 52.5 | 52.8 | 7 | 50.6 | 50.8 | 9 | 49.3 | 49.7 | 11 | 45.4 | 45.7 | 13 | 37.1 | 37.6 | 15 | 32.9 | 32.4 | 19 | 26.9 | 26.2 | 25 | 23.7 | 23.2
钢种 | 合格样本数 | 测试样本数 | 测试误差 | 端面距离1 | 正面淬透性1 | 反面淬透性1 | 端面距离2 | 正面淬透性2 | 反面淬透性2 | 端面距离3 | 正面淬透性3 | 反面淬透性3 | 端面距离4 | 正面淬透性4 | 反面淬透性4 | 端面距离5 | 正面淬透性5 | 反面淬透性5 | 端面距离6 | 正面淬透性6 | 反面淬透性6 | 端面距离7 | 正面淬透性7 | 反面淬透性7 | 端面距离8 | 正面淬透性8 | 反面淬透性8 | 端面距离9 | 正面淬透性9 | 反面淬透性9
35MnBH-NQ | 48 | 5 | 1.109767 | 1.5 | 54.6 | 54.5 | 5 | 52.8 | 52.5 | 7 | 51.5 | 51.9 | 9 | 50.4 | 50.3 | 11 | 49.3 | 49.6 | 13 | 47.3 | 47.6 | 15 | 41.2 | 41.6 | 19 | 32.6 | 32.9 | 25 | 26.6 | 26.9
钢种 | 合格样本数 | 测试样本数 | 测试误差 | 端面距离1 | 正面淬透性1 | 反面淬透性1 | 端面距离2 | 正面淬透性2 | 反面淬透性2 | 端面距离3 | 正面淬透性3 | 反面淬透性3 | 端面距离4 | 正面淬透性4 | 反面淬透性4 | 端面距离5 | 正面淬透性5 | 反面淬透性5 | 端面距离6 | 正面淬透性6 | 反面淬透性6 | 端面距离7 | 正面淬透性7 | 反面淬透性7 | 端面距离8 | 正面淬透性8 | 反面淬透性8
35MnB-SY | 36 | 4 | 1.583576173708678 | 1.5 | 56.2 | 55.7 | 5 | 53.6 | 53.7 | 8 | 52.3 | 52.1 | 11 | 50.4 | 50.5 | 13 | 49.4 | 49.8 | 15 | 45.9 | 45.3 | 19 | 38.9 | 39.4 | 25 | 30.6 | 30.9
35MnQH | 1，样本过少
钢种 | 合格样本数 | 测试样本数 | 测试误差 | 端面距离1 | 正面淬透性1 | 反面淬透性1 | 端面距离2 | 正面淬透性2 | 反面淬透性2 | 端面距离3 | 正面淬透性3 | 反面淬透性3 | 端面距离4 | 正面淬透性4 | 反面淬透性4 | 端面距离5 | 正面淬透性5 | 反面淬透性5 | 端面距离6 | 正面淬透性6 | 反面淬透性6 | 端面距离7 | 正面淬透性7 | 反面淬透性7 | 端面距离8 | 正面淬透性8 | 反面淬透性8 | 端面距离9 | 正面淬透性9 | 反面淬透性9
35MnBM | 15 | 3 | <2 | 1.5 | 53.5 | 53.4 | 5 | 51.3 | 51.8 | 7 | 49.4 | 49.8 | 9 | 48.4 | 48.7 | 11 | 47.2 | 47.2 | 13 | 46.4 | 46.8 | 15 | 44.6 | 44.3 | 19 | 39.2 | 39.6 | 25 | 28.7 | 28.3
38B3 | 4，样本过少
38MnVS | 无样本
38MnVS6 | 12个，样本过少
40Cr | 无样本
40CrW | 13，样本过少
40Cr-XLY | 8,样本过少
钢种 | 合格样本数 | 测试样本数 | 测试误差 | 端面距离1 | 正面淬透性1 | 反面淬透性1 | 端面距离2 | 正面淬透性2 | 反面淬透性2 | 端面距离3 | 正面淬透性3 | 反面淬透性3 | 端面距离4 | 正面淬透性4 | 反面淬透性4
40Mn2K | 33 | 4 | 1.870850873851658 | 1.5 | 58.2 | 58.4 | 7 | 53.3 | 53.6 | 14 | 38.8 | 38.2 | 35 | 28.2 | 28.4
钢种 | 合格样本数 | 测试样本数 | 测试误差 | 端面距离1 | 正面淬透性1 | 端面距离2 | 正面淬透性2
40MnBH | 32，离散性大 | 4 | 1.789227 | 9 | 44.4 | 15 | 41.4
钢种 | 合格样本数
42CrMoW | 6,样本数过少
钢种 | 合格样本数 | 测试样本数 | 测试误差 | 端面距离1 | 正面淬透性1 | 端面距离2 | 正面淬透性2
42CrMo | 25 | 3 | 1.449133150927182 | 9 | 56.2 | 15 | 52.2
钢种 | 合格样本数 | 测试样本数 | 测试误差 | 端面距离1 | 正面淬透性1 | 反面淬透性1 | 端面距离2 | 正面淬透性2 | 反面淬透性2 | 端面距离3 | 正面淬透性3 | 反面淬透性3 | 端面距离4 | 正面淬透性4 | 反面淬透性4
42CrMoA | 62，补充数据较多 | 7 | <2，测试结果差别较大 | 5 | 56.4 | 56.1 | 11 | 52.1 | 52.6 | 25 | 42.7 | 42.6 | 40 | 35.4 | 35.6
钢种 | 合格样本数 | 测试样本数 | 测试误差 | 端面距离1 | 正面淬透性1 | 反面淬透性1 | 端面距离2 | 正面淬透性2 | 反面淬透性2 | 端面距离3 | 正面淬透性3 | 反面淬透性3
42CrMo-N2 | 506，预测误差稳定 | 50 | 2.459836886304231 | 9 | 53.1 | 53.1 | 15 | 47.4 | 47.4 | 30 | 40.8 | 40.8
钢种 | 合格样本数 | 测试样本数 | 测试误差 | 端面距离1 | 正面淬透性1 | 端面距离2 | 正面淬透性2 | 端面距离3 | 正面淬透性3 | 端面距离4 | 正面淬透性4 | 端面距离5 | 正面淬透性5
42CrMo-QZ | 21 | 3 | 1.951955455271140 | 1.5 | 57.6 | 9 | 55.6 | 15 | 51 | 20 | 45.9 | 30 | 42.6
钢种 | 合格样本数 | 测试样本数 | 测试误差 | 端面距离1 | 正面淬透性1 | 反面淬透性1 | 端面距离2 | 正面淬透性2 | 反面淬透性2 | 端面距离3 | 正面淬透性3 | 反面淬透性3 | 端面距离4 | 正面淬透性4 | 反面淬透性4 | 端面距离5 | 正面淬透性5 | 反面淬透性5 | 端面距离6 | 正面淬透性6 | 反面淬透性6 | 端面距离7 | 正面淬透性7 | 反面淬透性7 | 端面距离8 | 正面淬透性8 | 反面淬透性8 | 端面距离9 | 正面淬透性9 | 反面淬透性9 | 端面距离10 | 正面淬透性10 | 反面淬透性10 | 端面距离11 | 正面淬透性11 | 反面淬透性11 | 端面距离12 | 正面淬透性12 | 反面淬透性12 | 端面距离13 | 正面淬透性13 | 反面淬透性13 | 端面距离14 | 正面淬透性14 | 反面淬透性14 | 端面距离15 | 正面淬透性15 | 反面淬透性15
42CrMoS4HH | 25 | 3 | <2 | 1.5 | 59.8 | 59.3 | 3 | 58.7 | 58.8 | 5 | 58.2 | 58.3 | 7 | 57.8 | 57.6 | 9 | 56.8 | 57.3 | 11 | 56.4 | 56.9 | 13 | 54.1 | 53.6 | 15 | 52.1 | 52.2 | 20 | 47.5 | 47.9 | 25 | 44.2 | 44.6 | 30 | 42.7 | 42.4 | 35 | 40.5 | 40.3 | 40 | 38.5 | 38.7 | 45 | 36.7 | 36.5 | 50 | 35.8 | 35.4
钢种 | 合格样本数 | 测试样本数 | 测试误差 | 端面距离1 | 正面淬透性1 | 反面淬透性1 | 端面距离2 | 正面淬透性2 | 反面淬透性2 | 端面距离3 | 正面淬透性3 | 反面淬透性3
45W | 29 | 4 | 1.856490102750968 | 5 | 47.8 | 46.9 | 9 | 30.9 | 30.9 | 15 | 27.8 | 28.2
钢种 | 合格样本数 | 测试样本数 | 测试误差 | 端面距离1 | 正面淬透性1 | 反面淬透性1 | 端面距离2 | 正面淬透性2 | 反面淬透性2 | 端面距离3 | 正面淬透性3 | 反面淬透性3 | 端面距离4 | 正面淬透性4 | 反面淬透性4 | 端面距离5 | 正面淬透性5 | 反面淬透性5
48MnV | 39 | 4 | <2 | 1.5 | 58.9 | 58.9 | 5 | 54 | 54 | 9 | 34.5 | 34.5 | 13 | 31.3 | 31.3 | 15 | 29.2 | 29.2
50CrMo4 | 2，样本数过少
钢种 | 合格样本数 | 测试样本数 | 测试误差 | 端面距离1 | 正面淬透性1 | 反面淬透性1 | 端面距离2 | 正面淬透性2 | 反面淬透性2
50CrVA | 38 | 4 | <2 | 9 | 59.5 | 59.2 | 15 | 48.7 | 48.4
51CrV4 | 4，样本数少
52CrMoV4 | 11，样本数少
55Cr3 | 无样本
钢种 | 合格样本数 | 测试样本数 | 测试误差 | 端面距离1 | 正面淬透性1 | 反面淬透性1
60Si2CrVAT | 45 | 5 | <2 | 13 | 58.2 | 59.4
60Si2CrVAT-YR | 3，样本数少
钢种 | 合格样本数 | 测试样本数 | 测试误差 | 端面距离1 | 正面淬透性1 | 反面淬透性1
4137MA | 24 | 3 | 3，1.839357975068843 | 25.4 | 47.2 | 47
钢种 | 合格样本数 | 测试样本数 | 测试误差 | 端面距离1 | 正面淬透性1 | 端面距离2 | 正面淬透性2 | 端面距离3 | 正面淬透性3
8620RH | 33 | 3 | <2 | 1.5 | 46.3 | 4.7 | 38.2 | 12.7 | 23.4
钢种 | 合格样本数 | 测试样本数 | 测试误差 | 端面距离1 | 正面淬透性1 | 端面距离2 | 正面淬透性2 | 端面距离3 | 正面淬透性3
AISI4145H | 144 | 15 | 2.402356153996088 | 1.5 | 56.5 | 25 | 52.2 | 50 | 45.7
钢种 | 合格样本数 | 测试样本数 | 测试误差 | 端面距离1 | 正面淬透性1 | 端面距离2 | 正面淬透性2 | 端面距离3 | 正面淬透性3
AISI4145H1 | 55 | 5 | <2 | 1.5 | 56.3 | 25 | 55.2 | 50 | 53.6
钢种 | 合格样本数 | 测试样本数 | 测试误差 | 端面距离1 | 正面淬透性1 | 反面淬透性1 | 端面距离2 | 正面淬透性2 | 反面淬透性2 | 端面距离3 | 正面淬透性3 | 反面淬透性3
AISI4145H2 | 171 | 21 | <2 | 1.5 | 62.4 | 62.4 | 25 | 53.9 | 53.7 | 50 | 48.1 | 48.1
钢种 | 合格样本数 | 测试样本数 | 测试误差 | 端面距离1 | 正面淬透性1 | 端面距离2 | 正面淬透性2 | 端面距离3 | 正面淬透性3
AISI4145H4 | 72 | 8 | 2.196656 | 1.5 | 59.8 | 25 | 52 | 50 | 48.7
钢种 | 合格样本数 | 测试样本数 | 测试误差 | 端面距离1 | 正面淬透性1 | 端面距离2 | 正面淬透性2 | 端面距离3 | 正面淬透性3
AISI4145H5 | 155 | 15 | 1.992406366280392 | 1.5 | 58.8 | 25 | 55.6 | 50 | 44.7
钢种 | 合格样本数 | 测试样本数 | 测试误差 | 端面距离1 | 正面淬透性1 | 端面距离2 | 正面淬透性2 | 端面距离3 | 正面淬透性3
AISI4145H6 | 153 | 30 | <3 | 1.5 | 59.6 | 25 | 55.2 | 50 | 44.6
钢种 | 合格样本数 | 测试样本数 | 测试误差 | 端面距离1 | 正面淬透性1 | 端面距离2 | 正面淬透性2 | 端面距离3 | 正面淬透性3
AISI4145H7 | 143 | 15 | <3 | 1.5 | 58.6 | 25 | 56.3 | 50 | 45.5
C35R | 2
C45R | 7
S45SC | 15
SAE4140H | 1
SAE5120 | 12 | 2 | 1.8－5
钢种 | 合格样本数 | 测试样本数 | 测试误差 | 端面距离1 | 正面淬透性1 | 反面淬透性1 | 端面距离2 | 正面淬透性2 | 反面淬透性2 | 端面距离3 | 正面淬透性3 | 反面淬透性3 | 端面距离4 | 正面淬透性4 | 反面淬透性4 | 端面距离5 | 正面淬透性5 | 反面淬透性5
SAE5120 | 12 | 2 | 1－5 | 1.5 | 43.9 | 44.7 | 5 | 33.9 | 33.7 | 9 | 25.2 | 24.7
SCM440H | 3
SCr440H | 3